## Sheet1
母类目 | 子类目 | 产品 | 对标产品 | 特点 | 应用
|  | 聚乳酸/聚酯 成核剂QH-LC1022 | 布吕格曼P22 | 改善结晶，提高透明性，尺寸稳定性 | 聚乳酸PLA, 聚酯PET/PBT
|  | 聚酯/尼龙 成核剂QH-LC1001 | 科莱恩101 | 改善结晶，提高透明性，尺寸稳定性 | 聚酯，尼龙
| 成核剂 | 聚烯烃透明成核剂QHC-9988 | 美利肯3988 | 山梨醇类第三代成核剂，透明性高，成核能力强及不沉析，热稳定性好 | 高透明PP及其制品
|  | 聚烯烃增刚透明成核剂QHC-20E | 美利肯NHP20E | 表面光泽和刚韧的平衡性，提高耐热变形性，改善透明性 | 聚丙烯的注塑产品，如家电外壳，蓄电池外壳等
|  | 聚丙烯PP增刚成核剂QHC-1018 |  | 改善弯曲模量，改善结晶，抗翘曲变形，增刚增硬增透，缩短注塑加工周期20% 以上，食品级，无气味 | 家电行业：热水壶，洗衣机；汽车行业：内饰件等；薄壁注塑用品
| 扩链剂 | 聚乳酸/聚酯 扩链剂QH-LK4468 | 巴斯夫4468 | 提高循环使用，填充剂与热塑塑料间的兼容性，缩短注塑周期，加快挤塑生产线速度，降低注塑定型时的内压，保持透明性和机械性能， | 聚乳酸PLA, 聚酯PET、PBT，PC，PA，TPEE 等高分子缩聚物的加工和回收。
回料扩链剂QH-K3368
|  | 尼龙耐热稳定剂QH-LH10 | 布吕格曼H10 | 抵抗褪色和降解，抵抗黄变，挥发性低，作为抗氧剂的协同稳定剂。在尼龙聚合物过程中作为增链剂使用。抵抗高温高剪切力引起的黄变褪色 | 尼龙（PA6、PA66），聚酯（PBT，PET）
塑料助剂 |  | 尼龙耐热稳定剂QHLN20 | 布吕格曼H20 | 150℃下提供长期热稳定性；抵抗热油、热二元醇、热脂肪的腐蚀；在酸性或碱性条件下改善抗水解性能；优异的耐萃取性 | 深色尼龙，电动汽车冷却系统的尼龙制件
| 耐热稳定剂 | 尼龙耐热稳定剂QH-LN161 | 布吕格曼 H161 | 抵抗高温回流焊导致的氧化褪色，抵抗黄变和降解，不析出，高达150度时的长期热稳定性 | 尼龙，PET、PBT，PC，ABS，PP等热塑性塑料，薄膜和纤维
|  | 尼龙含铜复合抗氧化剂QH-LN3336 | 布吕格曼H3336 | 在180度下抵抗机械性能下降，长时间保持表面光泽，热老化条件下不褪色 | 所有尼龙（PA6，PA66，PA11，PA12，共聚尼龙），特别是玻纤增强尼龙
|  | MCA无卤阻燃剂粉料MC-M01 |  | 无卤阻燃等级可达V2， | 尼龙单6双6纯料（加纤不适用）
|  | MCA无卤阻燃剂颗料MC-M02 |  | 无卤阻燃等级可达V2，不起尘， | 尼龙单6双6纯料（加纤不适用）
|  | 尼龙无卤阻燃母粒（MCA预分散体)MC-M30 |  | 阻燃等级V0，力学性能（韧性）更稳定。直接用于注塑或二次造粒，分散性好，无尘。 | 尼龙单6和双6.
| 无卤阻燃剂 | 无卤阻燃母粒MP-M75 |  | 阻燃等级V0，使用方便，可直接注塑或二次造粒 | 玻纤增强的尼龙单6, 双6. 新能源电池外壳。
|  | TPU专用无卤阻燃剂NP-PU07 |  | 阻燃等级V0，相容性好不析出，氮磷系无苯无卤； | TPU (聚酯，聚醚型）
|  | 环氧胶专用无卤阻燃剂NP-EP03 |  | 阻燃等级V0，相容性好不析出，氮磷系无苯无卤； | 环氧胶
|  | 增韧相容剂QHE 206 |  | 聚丙烯PP加纤相容剂，聚丙烯PP填充相容剂，马来酸酐接枝PP，PP-G-MA | 聚丙烯PP加纤，聚丙烯PP填充
| 增韧相容剂 | 增韧相容剂QHE 108A |  | 尼龙增韧增容，良好的热稳定性能，耐候耐低温性能，马来酸酐接枝POE，POE-G-MAH | 尼龙PA，聚乙烯/尼龙合金
|  | 增韧相容剂QHE 108AA |  | 尼龙增韧增容，良好的热稳定性能，耐候耐低温性能，马来酸酐接枝POE，POE-G-MAH | 尼龙PA，聚乙烯/尼龙合金
|  | 增韧相容剂QHE 85G |  | 尼龙增韧增容，良好的热稳定性能，耐候稳定性POE&PE-G-MA | 尼龙PA，聚乙烯/尼龙合金
|  | 塑料抗静电剂Fentacare C02W |  | 持续抗静电性；作为分散剂，有助于颜料或色母粒的分散 | PP、PE、ABS、PS、LDPE、SAN、HIPS
| 抗静电剂 | 抗静电剂BIL01 |  | 兼具抗静电性和助分散性，帮助无机导电材料分散与无机导电材料协同增效，有效期长，气味低，添加量少 | 复配添加：环氧地坪，聚氨酯涂料 单独添加：TPU，聚醚酯，聚醚型PU， 抗静电地板蜡
|  | 磷化氢抑制剂QHLY 218 |  | 次磷酸盐阻燃体系种，减少磷化氢的释放；红磷阻燃体系种，防止红磷的微相析出导致表面“发汗”和“起霜”等现象 | 次磷酸盐、红磷等阻燃体系
| 其它功能性助剂 | 自粘膜增粘料 |  | 稳定的持粘；后期粘性爬坡小，无残胶，无鬼影现象，适合各种粗；结构表面高粘性，可达涂胶膜水平 | 光电制品，漆膜金属，有机玻璃，PVC制品
|  | PP熔喷布双效驻极母粒ZJ-100 |  | 不影响熔喷布韧性，不堵膜头，阻力低无气味，过滤效率高 | 熔喷无纺布